## LotesCerrados
Reporte de Lotes Cerrados
Fecha de Cierre del 01/05/2026 al 31/05/2026
GP719 MINERA SAUCITO, S.A DE C.V. | [9 empty] | GP719 MINERA SAUCITO, S.A. DE C.V.
Lote |  | Cant. | Fecha | Peso Húmedo |  | Peso Seco |  | Diferencia |  | Ensaye en Unidad
[10 empty] | Au | Ag | Pb | Cu | Zn | As | Fe | Bi | Cd | Sb | Ins | Hg | SiO2
Unidad | Cliente | Emb. | Cierre | Unidad | Cliente | Unidad | Cliente | Húm. | Seco
[10 empty] | gr | gr | % | % | % | % | % | % | % | % | % | ppm | %
014077 METALÚRGICA MET-MEX PEÑOLES, S.A. DE C.V. | [9 empty] | 111070 CONCENTRADO DE PLOMO
145 | P20260916 | 5 | 2026-05-05 | 184.25 | 184.96 | 164.516 | 164.613 | -0.71 | -0.097 | 39.985 | 6440.747 | 38.043 | 7.549 | 7.974 | 0.213 | 12.136 |  | 0.079 | 0.192 | 6.96 |  | 5.916
146 | P20260917 | 5 | 2026-05-06 | 187.8 | 187.76 | 167.927 | 167.069 | 0.04 | 0.858 | 41.875 | 6290.551 | 37.381 | 7.946 | 8.199 | 0.206 | 12.225 |  | 0.075 | 0.186 | 7.18 |  | 6.103
144-M | P20260934 | 5 | 2026-05-08 | 185.75 | 185.76 | 167.152 | 166.923 | -0.01 | 0.229 | 29.609 | 4618.691 | 33.633 | 10.881 | 8.256 | 0.111 | 13.901 |  | 0.07 | 0.116 | 5.51 |  | 4.684
148-M | P20260935 | 5 | 2026-05-08 | 185.88 | 185.74 | 168.04 | 167.873 | 0.14 | 0.167 | 28.713 | 4700.649 | 33.927 | 11.067 | 8.12 | 0.101 | 13.324 |  | 0.062 | 0.118 | 5.52 |  | 4.692
147 | P20260922 | 5 | 2026-05-09 | 185.94 | 185.68 | 166.661 | 166.298 | 0.26 | 0.363 | 38.833 | 5978.186 | 37.277 | 7.903 | 8.065 | 0.181 | 11.569 |  | 0.069 | 0.163 | 6.3 |  | 5.355
141-M | P20260957 | 5 | 2026-05-11 | 180.67 | 180.71 | 160.435 | 160.327 | -0.04 | 0.108 | 33.711 | 5330.624 | 38.049 | 7.693 | 7.78 | 0.247 | 10.723 |  | 0.072 | 0.177 | 7.1 |  | 5.695
142-M | P20260958 | 5 | 2026-05-11 | 184.17 | 184.14 | 164.544 | 164.391 | 0.03 | 0.153 | 33.919 | 5426.398 | 37.065 | 8.512 | 8.299 | 0.218 | 11.824 |  | 0.076 | 0.178 | 6.87 |  | 5.84
143-M | P20260959 | 5 | 2026-05-11 | 185.22 | 185.26 | 167.001 | 166.736 | -0.04 | 0.265 | 28.717 | 4270.563 | 33.816 | 11.104 | 8.168 | 0.115 | 14.74 |  | 0.078 | 0.116 | 5.15 |  | 4.378
149-M | P20260936 | 5 | 2026-05-11 | 185.26 | 185.16 | 166.663 | 166.369 | 0.1 | 0.294 | 32.848 | 4905.993 | 34.857 | 9.457 | 8.705 | 0.133 | 12.541 |  | 0.078 | 0.136 | 6.44 |  | 5.501
150-M | P20260955 | 5 | 2026-05-11 | 184.84 | 184.88 | 166.049 | 166.102 | -0.04 | -0.053 | 31.179 | 4451.912 | 33.306 | 9.927 | 9.505 | 0.122 | 13.525 |  | 0.094 | 0.129 | 6.52 |  | 5.607
151-M | P20260956 | 5 | 2026-05-11 | 184.7 | 184.74 | 167.947 | 167.998 | -0.04 | -0.051 | 26.222 | 4139.252 | 33.089 | 11.298 | 7.431 | 0.091 | 13.973 |  | 0.073 | 0.118 | 5.42 |  | 4.651
153-M | P20260966 | 5 | 2026-05-12 | 187.03 | 186.95 | 170.028 | 169.755 | 0.08 | 0.273 | 28.843 | 4689.329 | 34.469 | 10.996 | 8.519 | 0.116 | 14.456 |  | 0.079 | 0.128 | 4.69 |  | 3.987
154-M | P20260967 | 5 | 2026-05-13 | 182.34 | 182.26 | 165.657 | 165.714 | 0.08 | -0.057 | 29.119 | 5649.495 | 38.145 | 9.066 | 9.745 | 0.182 | 13.034 |  | 0.084 | 0.172 | 4.9 |  | 4.165
152 | P20260943 | 5 | 2026-05-14 | 183.93 | 183.67 | 166.097 | 165.821 | 0.26 | 0.276 | 36.242 | 5744.704 | 36.323 | 8.611 | 8.848 | 0.198 | 12.487 |  | 0.079 | 0.165 | 5.71 |  | 4.89
156-M | P20260992 | 5 | 2026-05-15 | 183.16 | 182.95 | 165.868 | 165.93 | 0.21 | -0.062 | 29.739 | 5510.957 | 35.644 | 8.545 | 10.346 | 0.168 | 12.092 |  | 0.091 | 0.16 | 4.71 |  | 4.004
158 | P20260987 | 5 | 2026-05-15 | 185.07 | 184.93 | 167.843 | 167.436 | 0.14 | 0.407 | 35.591 | 5971.405 | 40.088 | 7.831 | 9.221 | 0.288 | 11.81 |  | 0.077 | 0.168 | 4.6 |  | 3.91
159 | P20260988 | 5 | 2026-05-16 | 183.5 | 183.17 | 163.753 | 163.306 | 0.33 | 0.447 | 37.875 | 5640.94 | 38.935 | 7.509 | 7.66 | 0.247 | 11.152 |  | 0.066 | 0.156 | 6.63 |  | 5.636
155-M | P20260977 | 2 | 2026-05-19 | 74.2 | 74.16 | 67.589 | 67.374 | 0.04 | 0.215 | 28.99 | 6081.09 | 40.24 | 7.957 | 9.038 | 0.193 | 11.35 |  | 0.078 | 0.155 | 5.025 |  | 4.271
160 | P20260999 | 5 | 2026-05-19 | 185.47 | 185.33 | 164.161 | 164.094 | 0.14 | 0.067 | 39.114 | 6456.419 | 36.586 | 7.969 | 6.679 | 0.258 | 11.782 |  | 0.055 | 0.179 | 8.63 |  | 7.336
161 | P20261015 | 5 | 2026-05-19 | 182.69 | 182.62 | 161.507 | 161.1 | 0.07 | 0.407 | 38.737 | 8784.998 | 36.69 | 6.755 | 8.637 | 0.264 | 11.586 |  | 0.069 | 0.246 | 9.03 |  | 7.676
162 | P20261016 | 5 | 2026-05-20 | 186.05 | 185.86 | 165.475 | 165.377 | 0.19 | 0.098 | 33.181 | 7920.526 | 38.754 | 7.118 | 7.119 | 0.213 | 11.418 |  | 0.069 | 0.23 | 7.148 |  | 6.044
163 | P20261020 | 5 | 2026-05-22 | 182.2 | 182.14 | 162.493 | 162.065 | 0.06 | 0.428 | 34.042 | 7351.145 | 39.83 | 7.718 | 6.873 | 0.215 | 11.649 |  | 0.065 | 0.221 | 7.09 |  | 6.027
164 | P20261031 | 5 | 2026-05-22 | 185.92 | 185.68 | 164.758 | 164.401 | 0.24 | 0.357 | 36.348 | 6752.904 | 38.697 | 6.355 | 4.945 | 0.19 | 9.391 |  | 0.046 | 0.166 | 8.12 |  | 6.902
165 | P20261033 | 5 | 2026-05-25 | 184.8 | 184.77 | 163.593 | 163.256 | 0.03 | 0.337 | 36.005 | 7295.976 | 36.107 | 7.717 | 6.533 | 0.198 | 11.638 |  | 0.057 | 0.199 | 8.51 |  | 7.234
166 | P20261038 | 5 | 2026-05-28 | 187.25 | 187.05 | 167.689 | 167.183 | 0.2 | 0.506 | 39.817 | 6974.66 | 34.434 | 9.114 | 8.602 | 0.205 | 13.13 |  | 0.071 | 0.211 | 7.17 |  | 6.095
167-M | P20261084 | 5 | 2026-05-28 | 187.92 | 187.8 | 168.355 | 168.342 | 0.12 | 0.013 | 34.177 | 7021.678 | 34.475 | 8.99 | 7.23 | 0.186 | 12.456 |  | 0.062 | 0.184 | 6.68 |  | 5.68
168-M | P20261085 | 5 | 2026-05-28 | 182.67 | 182.8 | 162.734 | 162.592 | -0.13 | 0.142 | 35.505 | 6214.461 | 33.901 | 8.945 | 8.532 | 0.2 | 12.606 |  | 0.076 | 0.195 | 6.77 |  | 5.755
170 | P20261061 | 5 | 2026-05-28 | 186.09 | 185.9 | 166.633 | 165.633 | 0.19 | 1 | 41.337 | 6425.334 | 34.293 | 9.335 | 8.585 | 0.195 | 12.958 |  | 0.071 | 0.18 | 6.05 |  | 5.143
171 | P20261083 | 5 | 2026-05-29 | 186.11 | 186.15 | 163.741 | 163.698 | -0.04 | 0.043 | 36.798 | 6667.579 | 32.623 | 9.158 | 8.178 | 0.2 | 13.416 |  | 0.075 | 0.19 | 7.46 |  | 6.343
172 | P20261089 | 5 | 2026-05-29 | 185.28 | 185.41 | 162.761 | 162.748 | -0.13 | 0.013 | 35.625 | 6698.956 | 32.705 | 8.24 | 7.504 | 0.182 | 12.959 |  | 0.08 | 0.194 | 8.21 |  | 6.982
157-M | P20260993 | 4 | 2026-05-30 | 147.16 | 147.09 | 132.945 | 133.047 | 0.07 | -0.102 | 33.465 | 6010.993 | 36.736 | 8.275 | 9.37 | 0.214 | 12.038 |  | 0.082 | 0.181 | 4.675 |  | 4.009
169-M | P20261086 | 2 | 2026-05-30 | 0 | 74.55 | 66.696 | 66.312 | 0.08 | 0.384 | 36.348 | 6052.866 | 33.73 | 8.638 | 8.316 | 0.193 | 12.01 |  | 0.079 | 0.193 | 6.9 |  | 5.865
173 | P20261097 | 5 | 2026-05-30 | 187.56 | 187.58 | 164.841 | 164.585 | -0.02 | 0.256 | 37.438 | 7054.232 | 33.738 | 7.441 | 8.354 | 0.18 | 12.132 |  | 0.083 | 0.194 | 8.5 |  | 7.226
174 | P20261100 | 3 | 2026-05-30 | 110.5 | 110.46 | 97.229 | 96.912 | 0.04 | 0.317 | 39.96 | 6741.687 | 34.857 | 6.975 | 8.222 | 0.185 | 11.719 |  | 0.082 | 0.189 | 8.233 |  | 7
2026-09-03 12:55 | [9 empty] | Pag. 1 de | [11 empty] | 2
Reporte de Lotes Cerrados
Fecha de Cierre del 01/05/2026 al 31/05/2026
GP719 MINERA SAUCITO, S.A DE C.V. | [9 empty] | GP719 MINERA SAUCITO, S.A. DE C.V.
Lote |  | Cant. | Fecha | Peso Húmedo |  | Peso Seco |  | Diferencia |  | Ensaye en Unidad
[10 empty] | Au | Ag | Pb | Cu | Zn | As | Fe | Bi | Cd | Sb | Ins | Hg | SiO2
Unidad | Cliente | Emb. | Cierre | Unidad | Cliente | Unidad | Cliente | Húm. | Seco
[10 empty] | gr | gr | % | % | % | % | % | % | % | % | % | ppm | %
014077 METALÚRGICA MET-MEX PEÑOLES, S.A. DE C.V. | [9 empty] | 111070 CONCENTRADO DE PLOMO
Totales: |  | 161 |  | 5881.38 | 5954.07 | 5329.381 | 5321.38 | 1.94 | 8.001
[7 empty] | Ensayes Promedio: |  |  | 34.70315 | 6066.644 | 35.95421 | 8.605735 | 8.163471 | 0.1884706 | 12.34559 |  | 0.07358824 | 0.1730882 | 6.600324 |  | 5.605941
[7 empty] | Ensayes Ponderados: |  |  | 34.699 | 6051.523 | 35.918 | 8.65 | 8.14 | 0.188 | 12.388 |  | 0.073 | 0.173 | 6.604 |  | 5.609
014077 METALÚRGICA MET-MEX PEÑOLES, S.A. DE C.V. | [9 empty] | 111072 CONCENTRADO DE ZINC
64-M | Z20260521 | 12 | 2026-05-15 | 444.76 | 444.71 | 413.836 | 412.839 | 0.05 | 0.997 | 1.777 | 586.77 | 0.824 | 1.28 | 48.843 | 0.188 | 10.976 |  | 0.45 | 0.011 | 3.913 |  | 3.326
65-M | Z20260522 | 12 | 2026-05-15 | 448.11 | 447.79 | 415.567 | 414.766 | 0.32 | 0.801 | 1.471 | 532.173 | 0.695 | 1.321 | 50.726 | 0.123 | 9.938 |  | 0.456 | 0.005 | 3.975 |  | 3.379
66-M | Z20260523 | 12 | 2026-05-15 | 445.94 | 445.81 | 414.036 | 413.297 | 0.13 | 0.739 | 1.29 | 476.142 | 0.98 | 1.503 | 51.918 | 0.077 | 9.205 |  | 0.468 | 0.005 | 2.325 |  | 1.982
67-M | Z20260524 | 12 | 2026-05-15 | 446.47 | 446.39 | 416.503 | 414.497 | 0.08 | 2.006 | 2.124 | 585.584 | 1.336 | 1.532 | 47.347 | 0.156 | 12.002 |  | 0.44 | 0.01 | 2.925 |  | 2.496
69-M | Z20260528 | 12 | 2026-05-18 | 438.37 | 438.03 | 406.216 | 405.345 | 0.34 | 0.871 | 2.315 | 689.487 | 1.24 | 1.473 | 47.993 | 0.195 | 10.618 |  | 0.439 | 0.013 | 4.4 |  | 3.74
70-M | Z20260532 | 12 | 2026-05-18 | 439.52 | 439.28 | 404.342 | 403.469 | 0.24 | 0.873 | 3.258 | 741.441 | 1.424 | 1.423 | 47.603 | 0.254 | 10.076 |  | 0.437 | 0.019 | 6.758 |  | 5.757
71-M | Z20260534 | 12 | 2026-05-21 | 440.08 | 439.85 | 404.316 | 404.471 | 0.23 | -0.155 | 2.401 | 712.164 | 0.88 | 1.202 | 47.293 | 0.163 | 9.509 |  | 0.435 | 0.01 | 7.454 |  | 6.336
72-M | Z20260544 | 12 | 2026-05-25 | 445.96 | 445.64 | 409.422 | 409.275 | 0.32 | 0.147 | 2.427 | 590.809 | 0.912 | 1.118 | 48.971 | 0.148 | 9.879 |  | 0.472 | 0.011 | 4.958 |  | 4.215
73-M | Z20260552 | 12 | 2026-05-25 | 445.52 | 445.29 | 406.864 | 406.686 | 0.23 | 0.178 | 2.236 | 609.831 | 0.77 | 1.169 | 48.205 | 0.159 | 9.109 |  | 0.397 | 0.01 | 5.479 |  | 4.654
74-M | Z20260553 | 12 | 2026-05-28 | 443.38 | 443.26 | 404.465 | 404.81 | 0.12 | -0.345 | 2.368 | 581.097 | 0.931 | 1.426 | 51.309 | 0.155 | 9.469 |  | 0.451 | 0.011 | 4.058 |  | 3.455
75-M | Z20260578 | 12 | 2026-05-30 | 441.81 | 441.42 | 402.774 | 401.608 | 0.39 | 1.166 | 1.943 | 550.268 | 0.622 | 1.352 | 51.28 | 0.141 | 9.225 |  | 0.466 | 0.015 | 3.867 |  | 3.563
76-M | Z20260593 | 3 | 2026-05-30 | 110.71 | 110.72 | 101.336 | 101.237 | -0.01 | 0.099 | 1.662 | 587.111 | 0.49 | 1.25 | 51.06 | 0.125 | 8.987 |  | 0.529 | 0.013 | 5.05 |  | 4.293
Totales: |  | 135 |  | 4990.63 | 4988.19 | 4599.677 | 4592.3 | 2.44 | 7.377
[7 empty] | Ensayes Promedio: |  |  | 2.106 | 603.5731 | 0.9253333 | 1.337417 | 49.379 | 0.157 | 9.916083 |  | 0.4533333 | 0.01108333 | 4.596833 |  | 3.933
[7 empty] | Ensayes Ponderados: |  |  | 2.132 | 604.193 | 0.954 | 1.343 | 49.269 | 0.159 | 9.983 |  | 0.448 | 0.011 | 4.557 |  | 3.9
014077 METALÚRGICA MET-MEX PEÑOLES, S.A. DE C.V. | [9 empty] | 111077 PRECIPITADO DE PLATA
33 | A20260310 | 1 | 2026-05-07 | 1753.36 | 1753.03 | 1736.878 | 1738.255 | 0.33 | -1.377 | 1081 | 538790 | 1.169 | 0 | 7.232 |  | 0.135 |  |  |  | 0
34 | A20260311 | 1 | 2026-05-07 | 1735.84 | 1735.99 | 1720.217 | 1719.044 | -0.15 | 1.173 | 1068 | 539043 | 1.182 | 0 | 7.559 |  | 0.263 |  |  |  | 0
35 | A20260312 | 1 | 2026-05-07 | 1361.93 | 1361.88 | 1349.673 | 1347.177 | 0.05 | 2.496 | 1065 | 536962 | 1.109 | 0 | 7.665 |  | 0.268 |  |  |  | 0
36 | A20260336 | 1 | 2026-05-19 | 1739.02 | 1739.614 | 1720.934 | 1726.751 | -0.594 | -5.817 | 1055 | 554488 | 1.603 | 0 | 8.428 |  | 0.147 |  |  |  | 0
37 | A20260337 | 1 | 2026-05-19 | 1437.21 | 1437.624 | 1422.263 | 1425.748 | -0.414 | -3.485 | 1055 | 557392 | 1.54 | 0 | 8.332 |  | 0.147 |  |  |  | 0
38 | A20260338 | 1 | 2026-05-19 | 2066.04 | 2061.96 | 1995.795 | 1991.058 | 4.08 | 4.737 | 1002 | 547730 | 1.183 | 0 | 7.543 |  | 0.288 |  |  |  | 0
Totales: |  | 6 |  | 10093.4 | 10090.098 | 9945.76 | 9948.033 | 3.302 | -2.273
[7 empty] | Ensayes Promedio: |  |  | 1054.333 | 545734.2 | 1.297667 | 0 | 7.793167 |  | 0.208 |  |  |  | 0
[7 empty] | Ensayes Ponderados: |  |  | 1052.6 | 545799.233 | 1.295 | 0 | 7.775 |  | 0.21 |  |  |  | 0
014077 METALÚRGICA MET-MEX PEÑOLES, S.A. DE C.V. | [9 empty] | 511077 PRECIPITADO DE PLATA MAQUILA
MQ326719 | MQ326719 | 1 | 2026-05-28 | 1009 | 1009.34 | 965.59 | 963.5 | 1009 | 2.09 | 906 | 525066 | 0 | 0 | 0 |  | 0 |  |  |  | 0
MQ426719 | MQ426719 | 1 | 2026-05-28 | 1370.68 | 1371.51 | 1284.13 | 1281.53 | 1370.68 | 2.6 | 929 | 527807 | 0 | 0 | 0 |  | 0 |  |  |  | 0
Totales: |  | 2 |  | 2379.68 | 2380.85 | 2249.72 | 2245.03 | 2379.68 | 4.69
[7 empty] | Ensayes Promedio: |  |  | 917.5 | 526436.5 | 0 | 0 | 0 |  | 0 |  |  |  | 0
Ensayes Ponderados:
2026-09-03 12:55 | [9 empty] | Pag. 2 de | [11 empty] | 2