## S00950
Cliente | ID de muestra del cliente | ID de muestra | Tipo de muestra | Punto de muestreo | Número de pedido de cliente | Fecha de registro | Nota 1 | Nota 2 | Ag (Doré), kg/t | Zn, % | Ins, % | Fe, % | Cd, %
Metalúrgica Met-Mex Peñoles - Minera Fresnillo | Z20260545 / 102-M | ZN-1934 | Concentrado de zinc | Proporcionado | S00950 | 2026-08-11 | Ag inc. Au | Zn inc. Cd | 0.369 | 51.97 | 3.49
Metalúrgica Met-Mex Peñoles - Minera Fresnillo | Z20260554 / 103-M | ZN-1935 | Concentrado de zinc | Proporcionado | S00950 | 2026-08-11 | Ag inc. Au | Zn corregido | 0.334 | 52.71 | 2.98 | 8.2325 | 0.4917
Metalúrgica Met-Mex Peñoles - Minera Fresnillo | Z20260561 / 104-M | ZN-1936 | Concentrado de zinc | Proporcionado | S00950 | 2026-08-11 | Ag inc. Au | Zn inc. Cd | 0.275 | 53.92 | 2.24
Metalúrgica Met-Mex Peñoles - Minera Fresnillo | Z20260574 / 105-M | ZN-1937 | Concentrado de zinc | Proporcionado | S00950 | 2026-08-11 | Ag inc. Au | Zn corregido | 0.273 | 53.67 | 2.34 | 8.2146 | 0.5172
Metalúrgica Met-Mex Peñoles - Minera Fresnillo | Z20260575 / 106-M | ZN-1938 | Concentrado de zinc | Proporcionado | S00950 | 2026-08-11 | Ag inc. Au | Zn inc. Cd |  | 54.39 | 2.33 | 8.1081
Metalúrgica Met-Mex Peñoles - Minera Fresnillo | Z20260580 / 107-M | ZN-1939 | Concentrado de zinc | Proporcionado | S00950 | 2026-08-11 | Ag inc. Au | Zn corregido |  | 53.02 | 1.94 |  | 0.5067
Metalúrgica Met-Mex Peñoles - Minera Fresnillo | Z20260581 / 108-M | ZN-1940 | Concentrado de zinc | Proporcionado | S00950 | 2026-08-11 | Ag inc. Au |  | 0.287 |  | 3.08 | 8.4233 | 0.4963
Metalúrgica Met-Mex Peñoles - Minera Fresnillo | Z20260587 / 109-M | ZN-1941 | Concentrado de zinc | Proporcionado | S00950 | 2026-08-11 | Ag inc. Au | Zn corregido | 0.277 | 49.31 | 3.3 | 8.6107 | 0.4986
Nota: Este laboratorio tercero, agrega nota como:
Estas nota se toman en cuenta cuando se pasa el resultado de tercería al formato de intercambio de Excel.
La plata (Ag) incluye oro(Au).
El zinc (Zn) incluye cadmio (Cd).
El zinc (Zn) corregido, significa que ya es solo el Zn, debido a que el cadmio (Cd) tuvo análisis de tercería.
Ejemplo lote: 102-M
El resultado de tercería es: 0.369 Kg, se multiplica por 1000 para convertir a gramos y restar el valor del ensaye del oro y después el resulatdo se convierte nuevamente a Kilogramos.
Ejemplo lote: 102-M
El resultado de tercería es: 51.97 % se resta el valor del ensaye del cadmio.
Ejemplo lote: 103-M
El resultado de tercería es: 52.71 %.